## Sheet1
附件：技术参数
序号 | 名称 | 规格 | 技术参数
1 | 1.5米大床 | 1500*2100*1010mm | 1.基材：优质环保级环保实木颗粒板，含水率≥8.3%,2h吸水厚度膨胀≤4.5，内胶合强度≥0.43，GB∕T 4897-2015 刨花板标准。提供2020年带二维码的CMA检测报告。检测报告需要名称.检验要求均符合要求。 2.封边条：采用优质2.0mm厚PVC同色封边，甲醛释放量≤0.1mg/L，表面应无邹纹.裂纹.折痕.暗条痕.染色线.刀线.油渍.污点.黑斑.粘胶和杂质，无明显的气泡.针孔.划痕.波纹等瑕疵，边缘应平滑平直，无缺陷；符合GB/T4463-2013家具封边条技术要求；提供2020年带二维码的CMA检测报告。检测报告需要名称.检验要求均符合要求。 3.五金配件：采用优质五金配件： 4.床头使用科技布软包，配床垫， 5.整体床应符合：GB/T3324-2017木家具通用技术条件，GB 18584-2001室内装饰装修材料 木家具中有害物质限量标准。五金外观及喷涂件无缺陷，木工要求无缺陷，漆膜外观无缺陷，漆膜耐液性10%乙酸溶液24H，1级；10%碳酸钠溶液24H，1级。漆膜耐磨性1级，漆膜抗冲击2级。木质件甲醛释放量≤0.7mg/L。提供2020年带二维码的CMA检测报告。检测报告需要名称.检验要求均符合要求。
2 | 1.2米床 | 1200*2100*1010mm
3 | 定制衣柜 | 定制 | 1.基材：优质环保覆膜饰面板，符合：GB/T 浸渍胶膜纸饰面纤维板和刨花板及GB 18584-2001室内装饰装修材料 木家具中有害物质限量标准。含水率：7.1%,甲醛释放量≤0.4mg/L。（提供国家认可的具有检测资质的检测机构出具的有效的检测报告佐证。检测报告需要名称.检验要求均符合要求。） 2.封边条：采用优质2.0mm厚PVC同色封边，甲醛释放量≤0.1mg/L，表面应无邹纹.裂纹.折痕.暗条痕.染色线.刀线.油渍.污点.黑斑.粘胶和杂质，无明显的气泡.针孔.划痕.波纹等瑕疵，边缘应平滑平直，无缺陷；符合GB/T4463-2013家具封边条技术要求；（提供国家认可的具有检测资质的检测机构出具的有效的检测报告佐证。检测报告需要名称.检验要求均符合要求。） 3.五金配件：采用优质五金配件：
4 | 沙发 | 定制 | 1.三人位长度：2200mm（±10mm）， 2.面料：表面材料采用免洗面料覆面。经液态浸色及防潮.防污等处理，柔软舒适，透气性强；符合GB 18401-2010国家纺织产品基本安全技术规范要求，应无甲醛释放。（提供国家认可的具有检测资质的检测机构出具的有效的检测报告佐证。检测报告需要名称.检验要求均符合要求。） 3.内衬优质定型海绵，回弹率高。符合：GB/T10802-2006通用软质聚醚型聚氨酯泡沫塑料规范要求，75%压缩永久变形值：4.1%，回弹率≥43%；（提供国家认可的具有检测资质的检测机构出具的有效的检测报告佐证。检测报告需要名称.检验要求均符合要求。） 4.内框：选用优质实木架，木材含水率 8～12%；甲醛释放量：≤0.5mg/L。 5.整体沙发应符合：QB/T1952.1-2012软体家具.沙发要求，座面.背面对称度：误差≤2mm，扶手对称度≤3mm，围边对称度≤1mm，木质用料.加工不应使用贯通裂缝材，昆虫尚在侵蚀的木材.轻微腐朽面积超过零部件面积15%的木材.带树皮的木材.有轻微裂缝或节子影响结构强度的木材，内部木质件应刨削处理；纺织面料耐干摩擦色牢度≥4级，安全性能要求：沙发在正常使用中应无尖锐金属物穿出座面或靠背等部位，座面与扶手或靠背之间的缝隙内，应无刃口.毛刺等，外部应无毛刺.刃口；软体家具阻燃性能应通过GB17927.1的抗香烟引燃试验，试样表面或内部未出现续燃.阴燃现象；（提供国家认可的具有检测资质的检测机构出具的有效的检测报告佐证。检测报告需要名称.检验要求均符合要求。）
5 | 电视机 | 55寸 | 1.显示参数：分辨率：3840*2160；4K超高清；可视角度：178°；色准：△E≈2；刷新率：60Hz； 2.处理器及内存：CPU：4*A35；GPU：MaliGPU；内存：1.5GB；闪存：8GB； 3.无线配置：WiFi：双频2.4GHz/5GHz；支持红外；蓝牙：5.0蓝牙； 4.接口数：HDMI：2个（含一个ARC）；AV:1个；USB：2个；ATV/DTMB：1个；以太网：1个；S/PDIF：一个； 5.扬声器：2*10W；DTS-HD音频解码； 6.屏占比：97.1%；10.7亿原色显示；色域:DCI-P3;单屏尺寸：1226*81.37*706； 7.电源及操作环境：电压：220V~50/60Hz；工作温度：0℃~40℃；储存温度：-15℃~45℃；待机功率：≤0.5W；相对湿度：＜80%；湿度：20%~80% 8.其他：支持AI远场语音；支持办公模式；一键切换会议大屏、文档管理、快速投屏； 9.以上参数需提供相关彩页证明材料；
6 | 冰箱 | 215L | 1.容积：215L；冷藏室容积：127L；冷冻室容积：冷冻58L+微冻30L； 2.压缩机方式：定频，制冷方式：直冷； 3.噪音：小于等于38dB（A）； 4.能耗：耗电量：0.66KW·h/24h； 5.冷却能力：10kg/12h；冷冻能力：1.5kg/12h； 6.规格尺寸：524*582*1808；净重：44Kg； 7.以上参数需提供相关彩页证明材料；
7 | 椅子 | 定制 | 1.板材采用优质三聚氰胺饰面的多层板基材，基材经过防虫防潮防腐处理，表面防刮耐磨，面板厚400mm， 2、饰面：优质人造皮
8 | 空调 | 1.5P | 1.型号：冷暖型1.5P空调；新国标一级能效；ADF:5.27 2.额定制冷量（w）：3500(150-5100)； 3.额定制热量（w）：5000（150-6610）+1050*； 4.额定制冷功率（w）：860（75-1950）； 5.额定制热功率（w）：1300+1050*； 6.功能：30s速冷+60s速热、内/外机智慧自清洁（内机56℃高温灭菌：有效抑菌：99%大肠杆菌、白色葡萄球菌）、湿温双控、宽温域运行、智能互联、-32℃低温制热，60℃高温制冷、智能脏堵提示、远程智能启动； 7.循环风量：680m³/h； 8.内机噪音：37dB；外机噪音：51dB； 9.外机尺寸：860*551*331mm；内机尺寸：840*311*200mm 10. 以上参数需提供生产厂家彩页资料或检测报告证明；
9 | 洗衣机 | 10KG | 1.洗衣容量≥10公斤；尺寸：550*560*960；净重35Kg； 2.智能控制：支持APP智能控制、语音控制； 3.脱水转速：700r/min； 4.额定脱水功率：320W；洗涤功率：430W； 5.排水方式：下排水； 6.工作水压：0.03-0.8MPa； 7.洗涤程序：16个，支持除螨洗（除螨率：99.99%*）；噪音：洗涤：62dB（A），脱干：72dB（A） 8.防水等级：IPX4； 9.能效等级≥二级； 10.支持自动断电、童锁、预约功能。 11.以上参数需提供生产厂家彩页资料或检测报告证明.
10 | 晾衣杆 | 1150-1900mm | 不锈钢材质直径≥25mm；内置双弹簧增压，称重≥30KG；可自由调节伸缩
11 | 桌子 | 1200mm*600mm*750mm | 1、基材：优质环保E1级环保三聚氰胺板，产品甲醛释放量≤0.04mg/m³，6%≤含水率≤10%,2h吸水厚度膨胀率≤4%，内结合强度≥0.35MPa，静曲强度≥15MPa，表面耐干热达到4级以上，符合GB18580-2017室内装饰装修材料木家具中有害物质限量标准要求、GB∕T 15102-2017 浸渍胶膜纸饰面纤维板和刨花板标准。提供国家认可的具有检测资质的检测机构出具的有效的检测报告佐证。检测报告需要名称.检验要求均符合要求。） 2、封边：采用优质2.0mm厚PVC同色封边，要求平整顺滑无缝隙； 3、五金配件：采用优质五金配件,三合一扣件、紧固件：符合QB/ T 3826-1999和QB/T 3832-199标准，产品经过48h中性盐雾试验测试,耐腐蚀等级≥8级。 4、白乳胶：符合GB 18583-2008室内装饰装修材料胶粘剂中有害物质限量标准（提供国家认可的具有检测资质的检测机构出具的有效的检测报告佐证。检测报告需要名称.检验要求均符合要求。） 5、台面：采用9mm岩板，表面光滑无残损，桌角为弧形 。经抽检，放射性核素限量中，内照射指数≤0.05，外照射指数≤0.03，符合GB 6566-2010建筑材料放射性核素限量标准。
12 | 窗帘 | 定制 | 1、定型窗帘，高经密窗帘布料；具有遮光防晒效果，现代简约风格；含安装及配件； 2、符合：FZ/T 62011.1-2016《布艺类产品 第 1 部分:帷幔》；GB 18401-2010《国家纺织产品基本安全技术规范》C 类标准； 3、甲醛释放量检验符合GB/T 2912.1-2009要求：≤30mg/kg； 4、无异味； 5、耐水色牢度（级）变色及沾色≥3级； 6、耐干摩擦色牢度（级）、耐湿摩擦色牢度（级）≥3级； 7、纤维含量(%)：100%聚酯纤维； 8、以上参数要求需提供检验报告（提供国家认可的具有检测资质的检测机构出具的有效的检测报告佐证。检测报告需要名称.检验要求均符合要求。）
13 | 热水器 | 12L（燃气） | 1.类型：天然气（12T）强排式； 2.额定输入功率：100W；电压：220V/50Hz；适用水压：0.02-0.8MPa 3.设备尺寸：355*146*520mm 4.热水产率：12L； 5.操作方式：按键式；控温方式：水气双调； 6.能效等级：≤二级； 7.功能：电辅防冻、节能省气、顶置风机、高清大屏幕、抑菌率：≥99.99%； 8.以上参数需提供生产厂家彩页资料或检测报告证明.